## Sheet1
行 路 者 数 码 印 花
Sample Number | 米价 | Name | 有效印花 | 宽幅 | 缩率 | Same for front and back? | Softness | Stetchability | Color | Density (in g/m2) | Usage | Features/Descriptions | 店铺链接（可直接点击）
5# | 8 | 40梭欧根纱 | 140 | 150cm | 宽4%高5.5% | 无 | ★☆ | 无弹 | 本白 | 20 | 婚纱裙、蓬蓬裙、裙摆 | 梭织面料、纹路细腻、透视、透气，一般和其它面料同时使用 | https://item.taobao.com/item.htm?id=579357994237
7# | 10 | 100D雪纺 | 147 | 150cm | 宽0.5%高1% | 无 | ★★★★ | 无弹 | 漂白、本白 | 80 | 连衣裙、裙子、衬衣、屏风 | 梭织面料、柔软舒适，垂感佳、透气 | https://item.taobao.com/item.htm?id=590077442030
8# | 18 | 银丝乱麻 | 147 | 150cm | 宽0.5%高0.5% | 无 | ★★★★ | 无弹 | 本白 | 105 | 连衣裙、裙子、衬衣 | 梭织面料、垂感好、亮闪闪有光泽 | https://item.taobao.com/item.htm?id=553772482511
10# | 12 | 75D珍珠雪纺 | 147 | 150cm | 宽0.5%高0.5% | 无 | ★★★★ | 无弹 | 漂白 | 105 | 连衣裙、裙子、衬衣 | 梭织面料、有一点透、有细微纹路 | https://item.taobao.com/item.htm?id=528764599095
11# | 12 | 亚光花瑶绉 | 147 | 150cm | 宽1%高1.5% | 无 | ★★★★ | 无弹 | 漂白 | 86 | 连衣裙、裙子、衬衣 | 梭织面料、无弹、有小细皱 | https://item.taobao.com/item.htm?id=528239544879
14# | 10 | 桃皮绒 | 147 | 150cm | 宽0.5%高1.5% | 有 | ★★★★ | 无弹 | 漂白 | 115 | 抱枕、床单、被套家纺类 | 毛绒面为正面，布的表面触觉和视觉都似桃皮，有绒感 （印花后绒感会降低） | https://item.taobao.com/item.htm?id=553823617938
15# | 15 | 四面弹斜纹 | 147 | 150cm | 宽1%高2.5% | 有 | ★★★★ | 四面弹 | 漂白 | 150 | 连衣裙、衬衣、沙滩裤 | 斜纹面为正面，梭织面料、四面弹、斜纹组织、中等厚度 | https://item.taobao.com/item.htm?id=528292945407
16# | 12 | 四面弹平纹 | 147 | 150cm | 宽2%高2.5% | 无 | ★★★★ | 四面弹 | 漂白 | 130 | 连衣裙、衬衣、沙滩裤 | 平纹、四面弹、透气、柔软、舒适、中等厚度 | https://item.taobao.com/item.htm?id=590085138524
17# | 8 | 240T舒美绸 | 147 | 150cm | 宽2%高2.5% | 无 | ★★★ | 无弹 | 漂白 | 73 | 里衬、内衬 | 手感柔软滑爽，不易起皱，光泽亮丽 | https://item.taobao.com/item.htm?id=533268948327
19# | 10 | 75D平纹仿记忆 | 147 | 150cm | 宽1%高2.5% | 无 | ★★ | 无弹 | 漂白 | 95 | 羽绒服、夹克、运动服 | 梭织面料、无弹、纹路细腻、密度高 | https://item.taobao.com/item.htm?id=528299236826
25# | 8 | 制服呢 | 147 | 150cm | 宽0.5%高1% | 无 | ★★★ | 无弹 | 漂白 | 140 | 工作服，制服，cosplay | 梭织面料、无弹、透气、有光泽、较硬挺 | https://item.taobao.com/item.htm?id=532145331298
27# | 18 | 薄空气层 | 152 | 160cm | 宽2%高4.5% | 无 | ★★★★ | 四面有弹 | 漂白、本白 | 200 | 时尚卫衣、连衣裙、棒球服、T恤 | 针织布料、四面有弹、平方克重有200、300、400三种规格，垂感极佳，挺括 | https://item.taobao.com/item.htm?id=528710206930
28# | 24 | 中厚空气层 | 152 | 160cm | 宽0.5%高4.5% | 无 | ★★★ | 四面有弹 | 漂白、本白 | 300 | 时尚卫衣，连衣裙，棒球服 | 针织布料、四面有弹、平方克重有200、300、400三种规格，垂感极佳，挺括 | https://item.taobao.com/item.htm?id=590318482213
29# | 30 | 厚空气层 | 152 | 160cm | 宽0.5%高2% | 无 | ★★★ | 四面有弹 | 漂白 | 380 | 时尚卫衣，连衣裙，棒球服 | 针织布料、四面有弹、平方克重有200、300、400三种规格，垂感极佳，挺括 | https://item.taobao.com/item.htm?id=589949296541
30# | 28 | 太空棉 | 152 | 160cm | 宽0.5%高3.5% | 无 | ★★★ | 微弹 | 漂白 | 300 | 篷篷裙，棒球服，卫衣 | 针织布料，四面微弹，中间夹丝，立体挺括 | https://item.taobao.com/item.htm?id=528670825562
32# | 22 | 横纹 | 147 | 150cm | 宽7%高2% | 无 | ★★★ | 无弹 | 本白 | 200 | 连衣裙 | 清晰的横向纹路，光泽度好，偏厚（略有棉感） | https://item.taobao.com/item.htm?id=581175889311
33# | 18 | 超柔 | 152 | 160cm | 宽1%高1% | 有 | ★★★★☆ | 横弹 | 漂白 | 180 | 抱枕、玩具 | 毛绒面为正面、针织面料、毛绒绒感、有垂感，微弹（分薄厚两款） | https://item.taobao.com/item.htm?id=554045456644
35# | 15 | 雪纺绉 | 147 | 150cm | 宽0.5%高1% | 无 | ★★★ | 无弹 | 漂白 | 72 | 连衣裙、裙子、衬衣 | 梭织面料、透气、有经向绉纹 | https://item.taobao.com/item.htm?id=579778048975
40# | 15 | 麂皮绒 | 145 | 148cm | 宽1%高0.5% | 有 | ★★★ | 无弹 | 本白 | 120 | 服装外衣，沙发，布垫，鞋材 | 毛绒面为正面，柔软，舒适，耐磨，结实（上色颜色较浅，泛白，建议使用前打样） | https://item.taobao.com/item.htm?id=537772988352
42# | 18 | 细帆布 | 145 | 150cm | 宽1%高2% | 无 | ★★ | 无弹 | 漂白 | 235 | 抱枕、沙发、窗帘等 | 帆布特点，无弹，硬挺，纹路细，密实 | https://item.taobao.com/item.htm?id=537635256444
44# | 18 | 缎面雪纺 | 145 | 150cm | 宽3%高1% | 有 | ★★★★☆ | 有弹 | 漂白 | 88 | 连衣裙、裙子、衬衣 | 亮面为正面，光泽度好，柔软，轻薄舒适，有良好的透气性和悬垂性 | https://item.taobao.com/item.htm?id=581959689453
45# | 20 | 韩国绒 | 152 | 160cm | 宽0.5%高1% | 有 | ★★★★ | 微弹 | 本白 | 240 | 抱枕、玩具、服装 | 针织面料、毛绒绒感、有垂感，有弹力，平面光泽好 | https://item.taobao.com/item.htm?id=554349530344
46# | 15 | 卡丹皇 | 147 | 150cm | 宽1%高1.5% | 有 | ★★★ | 无弹 | 漂白 | 240 | 工装 职业装 COS动漫服、古装、JK服 | 斜纹面为正面，织纹清晰细致，手感舒适、不起皱、不起球、不扒丝、颜色艳丽、悬垂感强、挺括不皱、穿着适意 | https://item.taobao.com/item.htm?id=590398038763
50# | 20 | 厚缎（进口缎） | 147 | 150cm | 宽2.1%高2.5% | 有 | ★★ | 无弹 | 漂白 | 185 | 婚纱缎，礼服 | 光滑面为正面，无弹、斜纹组织、有光泽、略硬挺。 | https://item.taobao.com/item.htm?id=554494159614
51# | 15 | 牛奶丝 | 152 | 160cm | 宽2%高2% | 有 | ★★★★★ | 较好 | 漂白 | 175 | T恤，紧身衣，舞台服 | 手感光滑，柔软 | https://item.taobao.com/item.htm?id=554750843147
52# | 15 | 亚光仿真丝色丁 | 147 | 150cm | 宽1.5%高0.5% | 有 | ★★★★☆ | 无弹 | 本白 | 79 | 里衬、衣裙、睡衣、舞台服 | 光滑面为正面，柔软不起皱，悬垂飘逸，透气，亚光，色泽亮丽 | https://item.taobao.com/item.htm?id=590482241586
54# | 12 | 亮光花瑶绉 | 147 | 150cm | 宽2%高2% | 无 | ★★★★ | 纬向稍弹 | 漂白 | 80 | 连衣裙、裙子、衬衣 | 梭织面料、纬向微弹、有小细皱、纹理较明显，有光泽好 微透 | https://item.taobao.com/item.htm?id=590633670237
55# | 20 | 斜纹乱麻 | 147 | 150cm | 宽1%高2% | 无 | ★★★★☆ | 微弹 | 本白 | 125 | 连衣裙、裙子、衬衣 | 梭织面料、柔软、微弹、透气， | https://item.taobao.com/item.htm?id=581197560308
56# | 12 | 柔美呢 | 147 | 150cm | 宽1%高0.5% | 无 | ★★★★ | 无弹 | 漂白 | 170 | 工衣面料 西服 礼服 cos服装面料 | 梭织面料、无弹、透气、有光泽、柔软性好 | https://item.taobao.com/item.htm?id=554690567663
57# | 35 | 双面呢 | 147 | 150cm | 宽5%高3% | 无 | ★★ | 无弹 | 本白 | 375 | 大衣，裙子 | 双面毛呢，克重高，厚实，不起球，保暖透气，有其它颜色 | https://item.taobao.com/item.htm?id=522012196809
61# | 15 | 有弹色丁 | 147 | 150cm | 宽2.2%高0.5 | 有 | ★★★★☆ | 微弹 | 本白 | 91 | 连衣裙、裙子、衬衣 | 亮面为正面，梭织面料、命名，有弹有光加捻仿真丝色丁，柔软，光泽度好 | https://item.taobao.com/item.htm?id=590262488816
62# | 15 | 厚乱麻雪纺100D | 147 | 150cm | 宽7%高9% | 无 | ★★★★ | 微弹 | 本白 | 130 | 连衣裙、裙子、衬衣 | 面料表面有颗颗粒状，无弹，和37#较接近 | https://item.taobao.com/item.htm?id=554685166215
64# | 25 | 双面哔叽 | 147 | 150cm | 宽0.5%高2% | 无 | ★★★☆ | 无弹 | 漂白 | 210 | 西装、西裤、裙装，高档制服 | 和柔美呢很接近，克重比柔美呢高，纹路手感更细腻 | https://item.taobao.com/item.htm?id=554873479597
65# | 18 | 超柔米奇 | 147 | 150cm | 宽3%高1% | 有 | ★★★☆ | 纬弹 | 本白 | 155 | 连衣裙、裙子、衬衣 | 光滑面为正面，梭织面料、无弹、正面有光泽，厚度中等，柔软性较好 | https://item.taobao.com/item.htm?id=558822704514
66# | 10 | 汗布 | 152 | 160cm | 宽2%高2.5% | 无 | ★★★★☆ | 纬弹 | 本白 | 142 | 汗衫、T恤 | 柔软亲肤、舒适、微透，纬弹 | https://item.taobao.com/item.htm?id=554669065611
68# | 20 | 薄亮斜纹 | 145 | 148cm | 宽1%高3% | 无 | ★☆ | 无弹 | 本白 | 98 | cospy，裙子，外套 | 微亮斜纹，硬挺，光泽感强，较之前的亮斜纹稍柔软轻薄一些 | https://item.taobao.com/item.htm?id=554724110145
69# | 22 | 双面绒 | 147 | 150cm | 宽0.5%高0.5% | 无 | ★★★☆ | 无弹 | 本白 | 220 | 桌布，围裙 | 绒质感，不易皱，厚实，手感舒适 | https://item.taobao.com/item.htm?id=554642822368
70# | 18 | 泳衣布 | 147 | 150cm | 宽1%高0.5% | 无 | ★★★★★ | 四面弹 | 漂白 | 190 | 泳衣，紧身衣、打底裤 | 透气、亲肤、耐撕扯、束身、不变形，表面光滑 | https://item.taobao.com/item.htm?id=554599624485
72# | 24 | 邦涤 | 147 | 150cm | 宽1%高1.5% | 有 | ★★★★ | 经向弹力大 | 漂白 | 250 | 紧身衣、手套 | 亮面为正面，耐撕扯、束身、不变形，表面光滑，光泽，经向弹力大，纬向微弹 | https://item.taobao.com/item.htm?id=581391613992
73# | 15 | 精品麻 | 147 | 150cm | 宽1%高0.5% | 无 | ★★★★ | 无弹 | 本白 | 132 | 连衣裙、裙子、衬衣 |  | https://item.taobao.com/item.htm?id=590295768794
74# | 22 | 厚帆 | 147 | 152cm | 宽1%高1% | 无 | ★ | 无弹 | 本白 | 300 | 门帘、帆布包、桌布 | 无弹、质地坚牢、耐磨、厚实 | https://item.taobao.com/item.htm?id=590833447300
75# | 20 | 米白粗麻布 | 145 | 148cm | 宽2%高1.5% | 有 | ☆ | 无弹 | 米白 | 300 | 门帘、抱枕、桌布、沙发布、家装软硬包、沙发座椅 | 麻面为正面、背面涂层、平纹风格、朴素自然 | https://item.taobao.com/item.htm?id=555745701073
77# | 16 | 仿麻 | 147 | 150cm | 宽0.5%高1% | 无 | ★★ | 无弹 | 本白 | 170 | 连衣裙、裙子、衬衣 | 柔软适中，有颗粒感，透气性好 | https://item.taobao.com/item.htm?id=579255041389
80# | 10 | 55梭欧根纱 | 145 | 150cm | 宽3%高1% | 无 | ★ | 无弹 | 本白 | 30 | 婚纱裙、蓬蓬裙、裙摆 | 梭织面料、无弹、纹路细腻、密度高、略透 | https://item.taobao.com/item.htm?id=521803016430
83# | 12 | 30D天丝雪纺 | 144 | 147cm | 宽3%高1.5% | 无 | ★★★★★ | 无弹 | 漂白 | 35 | 连衣裙、裙子、衬衣 | 梭织面料、无弹、薄、透、飘逸、柔软 | https://item.taobao.com/item.htm?id=579237881244
84# | 13 | 普通缎 | 147 | 150cm | 宽0.5%高0.5% | 有 | ★★ | 无弹 | 本白 | 170 | 连衣裙、裙子、衬衣 | 光滑面为正面，无弹、一面有光泽、略硬挺，略薄于厚缎 | https://item.taobao.com/item.htm?id=590630129428
85# | 20 | 冰丝 | 152 | 160cm | 宽2%高4.5% | 有 | ★★★★★ | 超弹 | 漂白 | 220 | 针织衫、内衣裤、T恤 | 光滑面为正面，针织面料，光滑，超弹，手感柔顺 | https://item.taobao.com/item.htm?id=579687946959
86# | 22 | 加捻空气层乱麻 | 147 | 150cm | 宽1.5%高4.5% | 有 | ★★★★ | 四面有弹 | 本白 | 255 | 连衣裙、裙子、裤子 | 乱麻为正面，针织布料，垂感好，四面有弹，一面乱麻，一面空气层 | https://item.taobao.com/item.htm?id=590780746943
88# | 15 | 8006 | 147 | 150cm | 宽2%高1.5% | 无 | ★★★★ | 微弹 | 本白 | 86 | 连衣裙、裙子、衬衣 | 类似花瑶，质地更好，亚光，纬向微弹 | https://item.taobao.com/item.htm?id=590949119922
89# | 26 | 超厚帆 | 147 | 150cm | 宽1.76%高2.65% | 无 | ☆ | 无弹 | 本白 | 455 | 手袋、化妆包、箱包、桌布 | 无弹、质地坚牢、耐磨、厚实、纱织粗、有轻微磨毛 | https://item.taobao.com/item.htm?id=590630729443
90# | 22 | 暗纹提花（圣花） | 147 | 150cm | 宽3.5%高1.5% | 有 | ★★★ | 纬弹 | 本白 | 150 | 连衣裙、裙子、衬衣 | 花亮为正面，提花面料，表面有暗纹，无弹，光泽较好,印满版色或者渐变色效果较好 | https://item.taobao.com/item.htm?id=554748176487
91# | 18 | 浮雕大提花（全涤） | 143 | 145cm | 宽1.5%高1% | 有 | ★★★ | 无弹 | 本白 | 160 | 连衣裙、裙子、衬衣 | 纹理提花面料，表面有凹凸提花，纬向有弹，印满版色或者渐变色效果较好 | https://item.taobao.com/item.htm?id=590664097863
91#B | 18 |  | 147 | 150cm |  |  |  |  | 本白 | 200
93# | 22 | 暗纹提花（太阳花） | 147 | 150cm | 宽2%高1% | 有 | ★★★ | 无弹 | 本白 | 160 | 连衣裙、裙子、衬衣 | 花纹亮为正面，提花面料，表面有暗纹，纬向有弹，光泽较好,印满版色或者渐变色效果较好 | https://item.taobao.com/item.htm?id=590984855254
94# | 26 | 浮雕大提花（涤棉） | 140 | 143cm | 宽1.5%高2% | 有 | ★★ | 无弹 | 本白 | 260 | 连衣裙、裙子、衬衣 | 纹理凸起为正面，厚实提花面料，正面涤纶和棉互相交织，手感舒适，凹凸提花感强 | https://item.taobao.com/item.htm?id=590985183048
95# | 26 | 环形花瓣大提花 | 147 | 150cm | 宽1.5%高1% | 无 | ★★★ | 无弹 | 本白 | 215 | 连衣裙、裙子、衬衣 | 厚实提花面料，手感舒适，凹凸提花感强 | https://item.taobao.com/item.htm?id=590665073890
96# | 20 | 丽丝绒 | 147 | 155cm | 宽1.5%高2% | 有 | ★★★☆ | 基本无弹 | 本白 | 210 | 外套，沙发布，坐垫套，装饰，抱枕 | 毛绒面为正面，中等厚度，基本无弹，柔软亲肤，绒毛细腻，遮光透气 | https://item.taobao.com/item.htm?id=579759673343
97# | 16 | 泡泡珠 | 147 | 150cm | 宽2%高2% | 无 | ★★★★ | 四面微弹 | 本白 | 115 | 连衣裙、裙子、服装设计 | 表面颗粒珠感，轻盈透气亲肤，手感顺滑柔和，垂感好，印完纹路会被压平 | https://item.taobao.com/item.htm?id=579885070205
98# | 15 | 8020涤棉 | 147 | 150cm | 宽0.5%高2% | 无 | ★★☆ | 无弹 | 漂白 | 110 | 口袋布、包边布、里布、衬衫 | 无弹、有棉感、手感舒适，含棉印花上色较浅，泛白，尤其深色偏差大 | https://item.taobao.com/item.htm?id=590492384197
100# | 20 | 绉花缎 | 147 | 150cm | 宽1%高0.5% | 有 | ★★★☆ | 纬向有微微弹 | 本白 | 185 | 连衣裙、裙子、衬衣 | 光滑面为正面，表面像缎面，略有细微绉的文理，手感柔顺，有光泽 | https://item.taobao.com/item.htm?id=582255147110
101# | 10 | TT | 147 | 150cm | 宽2.5%高2% | 无 | ★★★ | 无弹 | 漂白 | 100 | 口袋布、衬衣、包里衬 | 无弹、有棉感、手感舒适，透气好 | https://item.taobao.com/item.htm?id=580014455769
102# | 23 | 仿醋酸 | 147 | 150cm | 宽1%变5.7%高1% | 有 | ★★★☆ | 纬向有弹 | 漂白 | 190 | 吊带、连衣裙、礼服 | 仿日本进口醋酸缎，手感柔顺，正面丝滑，有光泽，平整 | https://item.taobao.com/item.htm?id=582321483289
105# | 24 | 人字暗纹提花 | 147 | 150cm | 宽1.5%高2% | 无 | ★★★★ | 四面有弹 | 漂白 | 95 | 连衣裙、礼服 | 有点垂感，纬向微弹，偏薄，柔软，透气，光泽好 | https://item.taobao.com/item.htm?id=591031895338
106# | 15 | 竹节仿麻（新） | 147 | 150cm | 宽0.5%高0.5% | 无 | ★★★☆ | 微弹 | 本白 | 130 | 连衣裙、裙子、衬衣 | 梭织面料、无弹、有垂感、透气、经纬竹节纹路 | https://item.taobao.com/item.htm?id=579245173860
107# | 16 | 银线雪纺 | 147 | 150cm | 宽1%高1.5% | 无 | ★★★ | 无弹 | 本白 | 69 | 旗袍、礼服、连衣裙、阔腿裤 | 梭织面料、无弹、抗皱，透气好，垂感佳，银丝顺着布长 | https://item.taobao.com/item.htm?id=579831407762
108# | 25 | 厚弹力乱麻 | 145 | 147cm | 宽3.5%高10% | 无 | ★★★ | 微弱 | 本白 | 240 | 连衣裙、裙子、衬衣 | 厚，不透，微弹（代替37号面料） | https://item.taobao.com/item.htm?id=554248628285
110# | 18 | 磨砂绒 | 145 | 148cm | 宽1%高1% | 有 | ★★★★ | 纬向有弹 | 本白 | 150 | 风衣、连衣裙、外套、鞋材、箱包 | 类似与麂皮绒，比麂皮绒柔软，一般绒面为正面（上色颜色较浅，深色差别大，建议使用前打样） | https://item.taobao.com/item.htm?id=590583896907
111# | 32 | 双面超纤绒 | 140 | 143cm | 宽1%高1% | 无 | ★★★★★ | 纬向弹力大 | 本白 | 240 | 户外服、沙发、上衣、箱包 | 透气，舒适，柔韧（上色颜色较浅，泛白，建议使用前打样） | https://item.taobao.com/item.htm?id=590954374744
112# | 16 | 钻石绒 | 152 | 160cm | 宽1.5%高3% | 有 | ★★★★☆ | 四面有弹 | 漂白 | 250 | 玩具、时装、桌布、裤子 | 绒面为正面，光泽亮丽、垂感好、弹力好 | https://item.taobao.com/item.htm?id=591124375573
115# | 20 | 毛圈涤卫衣 | 152 | 175cm | 宽0.5%高0.5% | 有 | ★★★★☆ | 纬向可拉伸 | 本白 | 200 | 运动服、运动裤、卫衣 | 针织毛圈面料，亲肤透气 | https://item.taobao.com/item.htm?id=582681304046
116# | 14 | 缎面桃皮绒 | 147 | 150cm | 宽1.5%高1% | 有 | ★★★ | 无弹 | 漂白 | 140 | 抱枕、桌布、围裙、床单 | 正面绒感 ，背面缎面，厚度适中，绒感舒适 | https://item.taobao.com/item.htm?id=593464589866
117# | 16 | 无弹缎面雪纺 | 147 | 150cm | 宽0.5%高0.5% | 无 | ★★★★ | 无弹 | 本白 | 70 | 里衬、连衣裙、衬衫、礼服、古装裙、睡裙、舞蹈裙 | 柔软、微透、手感丝滑细腻、垂感极佳 | https://item.taobao.com/item.htm?id=593240764449
119# | 18 | 亮丝数码条 | 147 | 150cm | 宽2%高1% | 有 | ★★★★ | 无弹 | 本白 | 65 | 连衣裙、裙子、衬衣 | 透视，经向有亮丝条，轻薄飘逸 | https://item.taobao.com/item.htm?id=593466133445
120# | 15 | 秋香麻 | 143 | 146cm | 宽0.5%高1% | 无 | ★★★☆ | 无弹 | 本白 | 155 | 演出服，舞台服装，古装，COS服装 | 面料风格新颖，亲肤，有棉麻感，手感舒适，透气性好 | https://item.taobao.com/item.htm?id=593466437343
124# | 18 | 人字缎 | 147 | 150cm | 宽0.5%高1% | 有 | ★★★ | 纬向有弹 | 本白 | 105 | lolita、旗袍、睡袍 | 人字纹路、有点垂感，纬向微弹，偏薄，柔软，正面光泽好 | https://item.taobao.com/item.htm?id=596692221621
125# | 12 | 50D四面弹 | 147 | 150cm | 宽1%高3% | 有 | ★★★★★ | 四面有弹 | 本白 | 78 | 女衬衣 | 轻薄、柔软，有弹力，手感细腻 | https://item.taobao.com/item.htm?id=598155980718
126# | 20 | 暗纹叶花 | 147 | 150cm | 宽0.5%高0.5% | 有 | ★★★ | 纬向有弹 | 本白 | 125 | lolita、旗袍 | 默认花亮为正面，提花布料，暗纹光泽 | https://item.taobao.com/item.htm?id=598388785549
127# | 16 | 提花（花苞） | 147 | 150cm | 宽1%高1% | 有 | ★★★ | 无弹 | 本白 | 132 | lolita、旗袍 | 默认花纹突起为正面，提花布料，满版印花效果最佳 | https://item.taobao.com/item.htm?id=598156932404
128# | 16 | 特种超柔 | 152 | 160cm | 宽0.5%高0.5% | 有 | ★★★ | 无弹 | 本白 | 190 | 外套，沙发布，坐垫套，装饰，抱枕 | 毛绒面为正面，中等厚度，基本无弹，柔软亲肤，绒毛细腻，毛绒短，无倒顺毛，遮光透气 | https://item.taobao.com/item.htm?id=610560018163
129# | 10 | 2*2加厚制服呢 | 147 | 150cm | 宽0.5%高0.5% | 无 | ★★ | 无弹 | 漂白 | 200 | cos服、JK服、学生制服、劳动保护服 | 梭织面料、无弹、手感厚实、较硬挺、耐磨 | https://item.taobao.com/item.htm?id=610064096392
130# | 18 | 加厚双层四面弹 | 147 | 150cm | 宽2%高4.5% | 有 | ★★★★ | 四面有弹 | 本白 | 186 | 女装、汉服、LOLITA | 垂感好、有弹力、斜纹明显一面为正面 | https://item.taobao.com/item.htm?id=610570666181
131# | 15 | 斜纹缎 | 147 | 150cm | 宽1%高1% | 无 | ★★★★ | 无弹 | 本白 | 85 | cospy，裙子，外套，衬衣 | 梭织面料、手感柔软、无正反，斜纹有光泽、拿在手上微透 | https://item.taobao.com/item.htm?id=611973920140
132# | 18 | 150D长丝四面弹 | 147 | 150cm | 宽2%高1.5% | 有 | ★★★★ | 四面有弹 | 本白 | 155 | 连衣裙、衬衣、沙滩裤 | 梭织面料、斜纹面为正、有垂感、面料坚实、四面微弹 | https://item.taobao.com/item.htm?id=611973832815
133# | 13 | 水波纹 | 147 | 150cm | 宽1.5%高1% | 有 | ★★★ | 无弹 | 本白 | 118 | 连衣裙、裙子、衬衣 | 正反面明显，纹路面为正，中等厚度，柔软适中 | https://item.taobao.com/item.htm?id=611974644440
134# | 12 | 钻石雪纺 | 147 | 150cm | 宽1%高1% | 无 | ★★★☆ | 无弹 | 本白 | 63 | 屏风、连衣裙、衬衣 | 布料薄透，无弹，手感中等偏软，有光泽 | https://item.taobao.com/item.htm?id=612245069213
135# | 15 | 天鹅绒 | 147 | 150cm |  | 有 | ★★★★ | 无弹 | 本白 | 100 | 连衣裙、裙子、衬衣 | 绒感面为正，有一点点光泽 | https://item.taobao.com/item.htm?id=612731439630
136# | 16 | 80DSPH1/2斜 | 147 | 150cm | 宽6%高0.5% | 无 | ★★★☆ | 四面微弹 | 本白 | 105 | 连衣裙、裙子、衬衣 | 无正反区分，手感适中，微透，四面微弹 | https://item.taobao.com/item.htm?id=611976808987
137# | 17 | T400破卡 | 147 | 150cm | 宽7%高2% | 有 | ★★★ | 纬向微弹 | 本白 | 120 | 夹克、风衣、登山服 | 手感舒适，面料平整，亚光，光滑一面为正面 | https://item.taobao.com/item.htm?id=612493134022
138# | 35 | 麂皮绒空气层 | 147 | 150cm | 宽2%高5.4% | 有 | ★★★★ | 纬向弹力大 | 本白 | 340 | 风衣、连衣裙、外套、鞋材、箱包 | 厚实、微弹、手感柔软顺滑、保暖、舒适亲肤，麂皮绒面为正面（上色颜色较浅，建议使用前打样） | https://item.taobao.com/item.htm?id=619117063276
139# | 25 | 肌理双面斜 | 147 | 150cm | 宽5%高1.5% | 无 | ★★☆ | 纬向有弹 | 本白 | 210 | 风衣、夹克、棉衣 | 双面斜纹有肌理感，纬向微弹，质感较好 | https://item.taobao.com/item.htm?id=618298732599
140# | 15 | 酷丝棉 | 152 | 160cm | 宽8.5%高1.5% | 无 | ★★☆ | 纬向微弹 | 本白 | 165 | 风衣、夹克、棉衣 | 手感适中、平纹、有棉感、纬向有微弱，纬向缩率大 | https://item.taobao.com/item.htm?id=619118055171
141# | 18 | 大鹅 | 147 | 150cm | 宽1.5%高2.5% | 无 | ★☆ | 无弹 | 本白 | 190 | 风衣、夹克、棉衣 | 手感适中、略微带一点竹节纹路 | https://item.taobao.com/item.htm?id=618340324481
143# | 20 | 天丝棉 | 147 | 150cm | 宽1%高1.5% | 无 | ★★★ | 无弹 | 漂白 | 162 | 口袋布、包边布、里布、衬衫 | 类似98号面料，比98#略厚一些，材质含棉，印花上色较浅 | https://item.taobao.com/item.htm?id=619286462679
144# | 18 | 海岛棉 | 145 | 148cm | 宽1%高2% | 无 | ★★★★ | 无弹 | 本白 | 96 | 连衣裙、裙子、衬衣 | 梭织面料、无弹、有棉感、透气、偏薄 | https://item.taobao.com/item.htm?id=619287590631
145# | 18 | 50D缎面绉 | 147 | 150cm | 宽1%高1% | 有 | ★★★★ | 纬向微弹 | 本白 | 94 | 连衣裙、裙子、衬衣 | 微透，印花后基本不透，垂感好，经向有绉纹，正面偏亮一些 | https://item.taobao.com/item.htm?id=621278618532
146# | 16 | 金线雪纺 | 147 | 150cm | 宽1%高1.5% | 无 | ★★★ | 无弹 | 本白 | 69 | 旗袍、礼服、连衣裙、阔腿裤 | 梭织面料、无弹、抗皱，透气好，垂感佳，金丝顺着布长 | https://item.taobao.com/item.htm?id=579831407762
147# | 14 | 弹力涤纶网纱 | 152 | 165cm | 宽1%高4.5% | 有 | ★★★★★ | 四面有弹 | 漂白 | 115 | 丝袜、内衣裤、透视装、紧身衣 | 90%涤纶10%氨纶，高弹力，小密集网眼，手感柔软舒适，代替123# | https://item.taobao.com/item.htm?id=624891209476
148# | 20 | 高档斜纹薄 | 147 | 150cm | 宽7.5%高2% | 无 | ★★★ | 无弹 | 本白 | 180 | 衬衣、裤子、裙子等 | 梭织面料，斜纹组织、透气、（宽幅缩率较大）代替24#面料 | https://item.taobao.com/item.htm?id=629923500791
149# | 23 | 厚款罗马布 | 152 | 165cm | 宽0.5%高1% | 无 | ★★★★ | 四面有弹 | 漂白 | 300 | 女裤，连衣裙、裙子等 | 针织布料，垂感好，四面有弹，偏厚，柔软，透气 | https://item.taobao.com/item.htm?id=528285872693
150# | 20 | 厚破卡 | 147 | 150cm | 宽4.8%高1% | 有 | ★★☆ | 纬向微弹 | 本白 | 160 | 夹克、风衣、登山服 | 手感舒适，面料平整，亚光，光滑面为正 | https://item.taobao.com/item.htm?id=650275427189
151# | 18 | 薄款罗马布 | 152 | 165cm | 宽1.5%高1% | 无 | ★★★★ | 四面有弹 | 漂白 | 250 | 女裤，连衣裙、裙子等 | 针织布料，垂感好，四面有弹，偏薄，柔软，透气 | https://item.taobao.com/item.htm?id=590492668194
154# | 20 | 粗毛圈卫衣布 | 152 | 160cm | 宽0.5%高1.5% | 有 | ★★★ | 纬向可拉伸 | 本白 | 240 | 运动服、运动裤、卫衣 | 针织毛圈面料，亲肤透气，默认平纹面为正面 | https://item.taobao.com/item.htm?id=668838864311
155# | 15 | 圈绒 | 145 | 148cm | 宽3%高3% | 有 | ★★★ | 无弹 | 漂白 | 180 | 里衬、装饰、娃娃 | 毛绒面料，毛特别短，无倒顺毛，无弹力，毛绒面为正 | https://item.taobao.com/item.htm?id=669327247838
156# | 23 | 弹力婚纱缎 | 147 | 150cm | 宽0.5%高1% | 有 | ★★ | 纬向有弹 | 本白 | 215 | 婚纱缎，礼服 | 光滑面为正面，纬向有弹、表面光滑有光泽、类似50#进口缎 | https://item.taobao.com/item.htm?id=669231901290
157# | 18 | 韩国磨毛 | 147 | 150cm | 宽1.5%高0.5% | 有 | ★★★ | 无弹 | 本白 | 220 | 抱枕、玩具、服装 | 磨毛面料，毛短，无倒顺毛，无弹力，毛绒面为正，背面为缎面 | https://item.taobao.com/item.htm?id=668996120340
158# | 16 | 磨毛大斜纹 | 150 | 155cm | 宽1%高1.5% | 有 | ★★★ | 纬向有弹 | 本白 | 220 | 抱枕、玩具、服装 | 磨毛面为正面，斜纹纹理中等厚度，略有纬弹，柔软亲肤，绒毛细腻，毛绒短，无倒顺毛 | https://item.taobao.com/item.htm?id=669728550525
159# | 12 | 足球剪花 | 145 | 148cm | 宽1%高1% | 有 | ★★★ | 无弹 | 本白 | 80 | 连衣裙、裙子、衬衣 | 雪纺布料，有小圆剪花工艺，剪花突起面为正，剪花的小圆直径5mm | https://item.taobao.com/item.htm?id=669386725347
160# | 15 | 星光麻 | 147 | 150cm | 宽1%高1.5% | 无 | ★★★ | 无弹 | 本白 | 160 | 演出服，舞台服装，古装，COS服装 | 类似73#布料，棉麻感，有细麻纹路 | https://item.taobao.com/item.htm?id=668997436192
161# | 15 | 玲珑麻 | 147 | 150cm | 宽0.5%高1% | 无 | ★★★ | 无弹 | 本白 | 137 | 演出服，舞台服装，古装，COS服装 | 面料风格新颖，亲肤，有棉麻感，手感舒适，透气性好 | https://item.taobao.com/item.htm?id=669729786257
162# | 12 | 100D弹力雪纺 | 147 | 150cm | 宽3.5%高1.5% | 无 | ★★★☆ | 纬向有弹 | 本白 | 120 | 连衣裙、裙子、衬衣 | 手感舒适，透气性好，垂感好，纬向有弹、略微透视 | https://item.taobao.com/item.htm?id=669729906494
163# | 20 | 暗纹提花迷宫格 | 147 | 150cm | 宽2.5%高1% | 有 | ★★★★ | 纬向有弹 | 本白 | 92 | 连衣裙、裙子、礼服 | 暗纹提花布料，迷宫花纹，默认细纹亮为正，纬向有弹 | https://item.taobao.com/item.htm?id=669388229577
164# | 20 | 泡泡麻 | 147 | 150cm | 宽2%高2% | 无 | ★★★ | 无弹 | 本白 | 220 | 连衣裙、裙子、衬衣 | 厚实、有麻感，无弹 | https://item.taobao.com/item.htm?id=669446165654
165# | 15 | 洗水绒 | 147 | 150cm | 宽1%高1.5% | 无 | ★★★☆ | 无弹 | 本白 | 130 | 连衣裙、裙子、衬衣 | 无弹、微绒、有光泽，偏薄 | https://item.taobao.com/item.htm?id=669057000229
166# | 10 | 涤塔夫半光 | 147 | 150cm | 宽1.5%高2% | 无 | ★★☆ | 无弹 | 本白 | 65 | 羽绒服、风筝 | 梭织面料、无弹、略透，轻薄 | https://item.taobao.com/item.htm?id=669788998936
167# | 13 | 防水50D棉感 | 147 | 150cm | 宽1.5%高2.5% | 无 | ★★★ | 无弹 | 本白 | 76 | 羽绒服 | 无弹，无正反，亚光，薄而密实、加防水工艺，不防热水 | https://item.taobao.com/item.htm?id=669409136193
168# | 21 | T800防水菠萝提花 | 147 | 150cm | 宽3.5%高2% | 有 | ★★ | 无弹 | 本白 | 136 | 羽绒服、风衣、夹克、棉衣 | 正面菠萝纹提花，背面是小颗粒点，无弹、加防水工艺，不防热水 | https://item.taobao.com/item.htm?id=670487903664
169# | 12 | 亮树皮绉 | 147 | 150cm | 宽2%高5.5% | 有 | ★★ | 无弹 | 本白 | 67 | 连衣裙、配饰 | 正面光泽好，有树皮皱纹，50%透明度，印花后反面图案也较明显 | https://item.taobao.com/item.htm?id=669796445998
170# | 15 | 清风缎 | 147 | 150cm | 宽2%高3% | 有 | ★★ | 无弹 | 本白 | 70 | 连衣裙、配饰 | 无弹、超亮，似欧根纱，50%透明度，正面又有缎面的光滑 | https://item.taobao.com/item.htm?id=670136166897
171# | 20 | 超亮水晶斜纹缎 | 147 | 150cm | 宽2%高3% | 有 | ★☆ | 无弹 | 本白 | 146 | 礼服、西服 | 光泽很好，表面像是复合一层tpu，光滑，缎面，反面斜纹纹路 | https://item.taobao.com/item.htm?id=669410884786
172# | 18 | 祥云暗纹欧根纱 | 145 | 148cm | 宽1.5%高3% | 无 | ★★★ | 无弹 | 本白 | 40 | 汉服、童装、lolita、女装 | 薄透、有筋骨、有纱感、激光烧花有祥云图案 | https://item.taobao.com/item.htm?id=678986267484
173# | 15 | 尖叶蕾丝网布 | 147 | 150cm | 宽3%高6% | 有 | ★★☆ | 无弹 | 本白 | 90 | 打底衫、窗纱、铺设 | 凹凸、镂空、尖叶花纹、平面为正 | https://item.taobao.com/item.htm?id=678999127369
174# | 15 | 圆叶蕾丝网布 | 147 | 150cm | 宽2%高3.5% | 有 | ★★☆ | 无弹 | 本白 | 100 | 打底衫、窗纱、铺设 | 凹凸、镂空、圆叶花纹、平面为正 | https://item.taobao.com/item.htm?id=678001432364
175# | 15 | 毛巾布 | 152 | 160cm | 宽1.5%高3% | 有 | ★★★★ | 纬向有弹 | 本白 | 235 | 浴巾、毛巾、宝宝围嘴、玩具 | 单面毛圈，平整面为正、柔软透气性好 | https://item.taobao.com/item.htm?id=678667302628
176# | 24 | 仿醋酸双面缎 | 147 | 150cm | 宽2%高2% | 无 | ★★★★ | 纬向微弹 | 本白 | 170 | 风衣、西装套装、旗袍、晚礼服 | 两面都是缎面、有光泽、不透 | https://item.taobao.com/item.htm?id=678362445432
177# | 18 | 亮丝皱 | 147 | 150cm | 宽1%高3% | 有 | ★☆ | 无弹 | 本白 | 130 | 舞台服、cos服 | 亮闪闪、偏硬、有经向皱纹、正光略光滑一些 | https://item.taobao.com/item.htm?id=679000555836
178# | 13 | 水波纹新 | 147 | 150cm | 宽1%高2% | 有 | ★★★ | 无弹 | 本白 | 155 | 连衣裙、裙子、衬衣 | 正反面明显，纹路面为正，中等厚度，柔软适中 | https://item.taobao.com/item.htm?id=678003972177
179# | 16 | 六角珠地 | 152 | 170cm | 宽0.5%高2% | 有 | ★★★★ | 有弹 | 漂白 | 185 | polo衫、校服、裙子、T恤、运动服 | 有小细眼的为正、面料透气、舒适、速干、排汗 | https://item.taobao.com/item.htm?id=678003872688
180# | 14 | 白粗麻布 | 147 | 150cm | 宽2%高3% | 有 | ☆ | 无弹 | 本白 | 310 | 门帘、抱枕、桌布、沙发布、家装软硬包、沙发座椅 | 麻面为正面、背面涂层、纹路较粗、平纹风格、朴素自然 | https://item.taobao.com/item.htm?id=678504957401
181# | 7 | 硬纱方孔 | 152 | 160cm | 宽2.5%高2.5% | 无 | ★★ | 无弹 | 本白 | 35 | 过滤布、蚊帐布、过滤纱布 | 手感偏硬、横竖交织、方形小孔 | https://item.taobao.com/item.htm?id=678144168516
182# | 10 | 软纱圆孔 | 152 | 160cm | 宽2%高3% | 无 | ★★★★ | 纬向可拉伸 | 本白 | 40 | 过滤布、蚊帐布、过滤纱布 | 手感柔软、圆形小孔、柔软舒服 | https://item.taobao.com/item.htm?id=678505253983
183# | 18 | 弹力米奇 | 147 | 150cm | 宽4%高2% | 有 | ★★★☆ | 纬向微弹 | 本白 | 165 | cos服装、晚礼服、旗袍、裙装 | 正面光滑有光泽，厚度中等，柔软性较好 | https://item.taobao.com/item.htm?id=679143095169
184# | 12 | 针织平板布 | 152 | 160cm | 宽1%高1.5% | 无 | ★★★★ | 纬向有弹 | 漂白 | 150 | T恤，紧身衣，舞台服 | 无正反、纬向可拉伸，透气性好 | https://item.taobao.com/item.htm?id=678506653630
185# | 13 | 75D薄牛奶丝 | 152 | 160cm | 宽2%高4% | 有 | ★★★★★ | 四面有弹 | 漂白 | 130 | T恤，紧身衣，舞台服 | 正面纹路明显、柔软、透气性好 | https://item.taobao.com/item.htm?id=679223191263
186# | 20 | 118D厚牛奶丝 | 152 | 160cm | 宽1%高3% | 有 | ★★★★★ | 四面有弹 | 漂白 | 220 | T恤，紧身衣，舞台服 | 正面纹路明显、柔软、透气性好 | https://item.taobao.com/item.htm?id=678224276962
187# | 16 | 75D薄冰丝 | 152 | 160cm | 宽1.5%高1.5% | 无 | ★★★★★ | 四面有弹 | 本白 | 160 | 针织衫、内衣裤、T恤 | 光滑面为正面，针织面料，光滑，超弹，手感柔顺 | https://item.taobao.com/item.htm?id=678585881778
188# | 20 | 直贡呢 | 152 | 160cm | 宽0%高4% | 无 | ★★★★ | 四面有弹 | 漂白 | 200 | 时尚卫衣、制服、校服、运动服 | 针织面料、柔软富有弹性、垂感好 | https://item.taobao.com/item.htm?id=678894274308
189# | 18 | 小米通网眼布 | 152 | 160cm | 宽1.5%高2% | 有 | ★★★★ | 纬向有弹 | 漂白 | 160 | 运动服、紧身衣、T恤 | 柔软舒适、透气但不透，上色好，不易皱 | https://item.taobao.com/item.htm?id=678894502113
190# | 22 | 泳衣布有光 | 152 | 160cm | 宽2%高3% | 有 | ★★★★★ | 四面有弹 | 漂白 | 200 | 时尚卫衣、泳衣、舞蹈服、T恤 | 透气、亲肤、耐撕扯、束身、不变形，表面光滑、平整面为正 | https://item.taobao.com/item.htm?id=679227855829
191# | 25 | 消光瑜珈布 | 152 | 160cm | 宽1.5%高2.5% | 有 | ★★★★★ | 四面有弹 | 漂白 | 200 | 泳衣、舞蹈服、T恤、瑜珈服 | 透气、亲肤、耐撕扯、束身、不变形，氨纶含量高，更坚实 | https://item.taobao.com/item.htm?id=678229552353
192# | 18 | 波浪纹树皮绉 | 147 | 150cm | 宽1.5%高2.5% | 有 | ★★☆ | 无弹 | 本白 | 180 | 外套 | 亚光，有横向波浪条绉 | https://item.taobao.com/item.htm?id=678403768419
193# | 22 | 加捻哥弟 | 152 | 160cm | 宽1.5%高3% | 无 | ★★★★ | 四面有弹 | 本白 | 240 | 裙子、外套、裤装 | 弹力紧实、面料挺阔有形 | https://item.taobao.com/item.htm?id=679228315372
194# | 20 | 精品天丝棉 | 147 | 150cm | 宽2%高2% | 无 | ★★★ | 无弹 | 本白 | 80 | 衬衫、汉服、纱裙 | 仿棉、透气、无弹、细腻、微透 | https://item.taobao.com/item.htm?id=679070030150
195# | 18 | 仿棉衬衣布 | 147 | 150cm | 宽1.5%高1.5% | 无 | ★★★ | 无弹 | 本白 | 135 | 连衣裙、裙子、衬衣 | 类似之前13#号面料、平纹、无弹、有形 | https://item.taobao.com/item.htm?id=678766161667
196# | 13 | 50D雪纺加捻 | 147 | 150cm | 宽1.5%高2% | 无 | ★★★ | 无弹 | 本白 | 55 | 连衣裙、裙子、衬衣、屏风 | 梭织面料、柔软舒适，垂感佳、透气 | https://item.taobao.com/item.htm?id=678767029036
197# | 15 | 75D平纹 | 147 | 150cm | 宽1.5%高2.5% | 无 | ★★★☆ | 微弹 | 本白 | 95 | 连衣裙、衬衣、沙滩裤 | 平纹、透气、柔软、舒适、偏薄 | https://item.taobao.com/item.htm?id=678766449404
198# | 15 | 150D平纹 | 147 | 150cm | 宽3%高2.5% | 无 | ★★★☆ | 微弹 | 本白 | 160 | 连衣裙、衬衣、沙滩裤 | 平纹、透气、柔软、舒适、中等厚度 | https://item.taobao.com/item.htm?id=679073838271
199# | 15 | 200D平纹 | 147 | 150cm | 宽1.5%高2% | 无 | ★★★☆ | 微弹 | 本白 | 170 | 连衣裙、衬衣、沙滩裤 | 平纹、透气、柔软、舒适、偏厚 | https://item.taobao.com/item.htm?id=678768669542
200# | 18 | 消光骑兵斜 | 147 | 150cm | 宽1%高1.5% | 有 | ★★★ | 微弹 | 本白 | 140 | 衬衫、连衣裙、裤装 | 高品质消光面料，超细斜纹优雅高级 | https://item.taobao.com/item.htm?id=679086170727
201# | 18 | 仿亚雪纺 | 147 | 150cm | 宽1%高3% | 无 | ★★ | 无弹 | 本白 | 105 | cos服、连衣裙、古装、装饰 | 透光、透气、复古、有质感 | https://item.taobao.com/item.htm?id=678424896702
202# | 16 | 磨毛 | 147 | 150cm | 宽1.5%高2% | 有 | ★★★☆ | 无弹 | 本白 | 150 | 抱枕、桌布、围裙、床单 | 正面绒感 ，背面有光泽，厚度适中，绒感舒适 | https://item.taobao.com/item.htm?id=678786253961
203# | 18 | 60S超细旦涤纱 | 147 | 150cm | 宽2.4%高4.2% | 无 | ★★★ | 无弹 | 本白 | 60 | 屏风、连衣裙、衬衣 | 微透、高度缩率略大、亚光、纱线细 | https://item.taobao.com/item.htm?id=721662856499
204# | 16 | 亚光加捻弹力色丁 | 147 | 150cm | 宽2.4%高0.07% | 有 | ★★★☆ | 纬弹 | 本白 | 90 | 里衬、衣裙、睡衣、舞台服 | 光滑面为正面，纬向弹力，柔软不起皱，悬垂飘逸，透气，亚光 | https://item.taobao.com/item.htm?id=590482241586
205# | 16 | 柔美细斜 | 147 | 150cm | 宽1.4%高1.1% | 无 | ★★★ | 纬弹 | 漂白 | 150 | 工衣面料 西服 礼服 cos服装面料 | 纬弹、细斜纹、透气、有光泽、柔软性好 | https://item.taobao.com/item.htm?id=721664616455
206# | 7 | 最薄欧根纱 | 145 | 150cm | 宽4.5%高2.5% | 无 | ★★★ | 无弹 | 本白 | 25 | 婚纱裙、蓬蓬裙、裙摆 | 比5#薄的欧根纱 | https://item.taobao.com/item.htm?id=579357994237
207# | 15 | 高捻150D防水仿记忆 | 147 | 150cm | 宽1.2%高2.6% | 无 | ★★ | 无弹 | 本白 | 125 | 羽绒服、夹克、运动服 | 防水、无弹、平纹、纹路细腻、密度高 | https://item.taobao.com/item.htm?id=722340910066
208# | 24 | 200D四面弹 | 147 | 150cm | 宽1.6%高5.8% | 有 | ★★★ | 有弹 | 本白 | 320 | 外套、汉服、LOLITA | 四面弹、厚实、有肌理感、高度缩率大 | https://item.taobao.com/item.htm?id=722341626921
209# | 18 | 方格绉 | 147 | 150cm | 宽1.4%高2.3% | 无 | ★★★★☆ | 四面微弹 | 本白 | 65 | 连衣裙、裙子、衬衣 | 格形透明、面料半透、轻薄飘逸 | https://item.taobao.com/item.htm?id=721952352897
210# | 13 | 大泡泡皱 | 147 | 150cm | 宽2.4%高1.2% | 无 | ★★★★ | 四面微弹 | 本白 | 115 | 连衣裙、裙子、衬衣 | 凹凸颗粒感明显，轻盈透气亲肤 | https://item.taobao.com/item.htm?id=722275388590
211# | 18 | 碎花发泡 | 147 | 150cm | 宽1.7%高2.3% | 无 | ★★★★ | 无弹 | 本白 | 65 | 连衣裙、裙子、衬衣 | 发泡工艺、小碎花纹理，花纹有肌理感、微透无弹 | https://item.taobao.com/item.htm?id=722278720629
212# | 20 | 枝条75D雪纺绉发泡 | 147 | 150cm | 宽0.4%高0.4% | 无 | ★★★☆ | 纬向稍弹 | 本白 | 80 | 连衣裙、裙子、衬衣 | 发泡工艺、花枝纹理，花纹有肌理感、微透纬弹 | https://item.taobao.com/item.htm?id=722666810750
213# | 18 | 50D格子绉 | 147 | 150cm | 宽1%高2.3% | 无 | ★★★★ | 微弹 | 本白 | 80 | 连衣裙、裙子、衬衣 | 梭织面料、经典格子纹路、微绉、微弹柔软舒适，垂感佳、透气 | https://item.taobao.com/item.htm?id=722504797560
214# | 15 | 精品芙蓉麻 | 147 | 150cm | 宽1%高1.6% | 无 | ★★★★☆ | 微弹 | 本白 | 100 | 连衣裙、裙子、衬衣 | 四面微弹、轻柔透气、微透 | https://item.taobao.com/item.htm?id=722668902366
215# | 20 | 彩云斜 | 147 | 150cm | 宽1%高1% | 有 | ★★★☆ | 纬弹 | 本白 | 215 | 连衣裙、裙子、衬衣 | 斜纹明显、左斜为正、纬向有弹，经向基本无弹 | https://item.taobao.com/item.htm?id=723006784212
216# | 14 | 酷丝棉斜磨毛 | 147 | 150cm | 宽0.5%高2.1% | 有 | ★★★☆ | 无弹 | 本白 | 150 | 风衣、夹克、棉衣 | 左斜为正、无弹、斜纹较细 | https://item.taobao.com/item.htm?id=723575447224
217# | 12 | 薄酷丝棉 | 147 | 150cm | 宽0.7%高1.4% | 无 | ★★★☆ | 无弹 | 本白 | 115 | 风衣、夹克、棉衣 | 手感适中、平纹、有棉感、无弹，比140#薄，缩率小 | https://item.taobao.com/item.htm?id=723575779528
218# | 15 | 有光复合丝斜纹 | 147 | 150cm | 宽1.4%高1.4% | 无 | ★★★★☆ | 无弹 | 本白 | 100 | 连衣裙、裙子、衬衣 | 斜纹、光泽好、无弹、偏薄柔软 | https://item.taobao.com/item.htm?id=724101913761
219# | 16 | 芙蓉麻豹纹花 | 147 | 150cm | 宽0.7%高1% | 无 | ★★★★☆ | 无弹 | 本白 | 100 | 连衣裙、裙子、衬衣 | 不规则豹纹纹路，略透，和满版花型组合效果更多好 | https://item.taobao.com/item.htm?id=724438251581
220# | 15 | 消光破卡 | 147 | 150cm | 宽1.7%高3.2% | 无 | ★★★★☆ | 纬向弹 | 本白 | 130 | 连衣裙、裙子、衬衣 | 柔软、抗绉、有弹、光滑，有垂感 | https://item.taobao.com/item.htm?id=723883720618
221# | 14 | 芙蓉麻 | 147 | 150cm | 宽1.1%高4.2% | 无 | ★★★★☆ | 微弹 | 本白 | 100 | 连衣裙、裙子、衬衣 | 略透、手感顺滑、有弹力，类似162#略厚一些 | https://item.taobao.com/item.htm?id=724260030151
222# | 14 | 迪奥条 | 147 | 150cm | 宽2.7%高4.2% | 无 | ★★★☆ | 微弹 | 本白 | 130 | 连衣裙、裙子、衬衣 | 经向微皱条纹，微弹，高度缩率略大一些 | https://item.taobao.com/item.htm?id=725303179651
223# | 15 | 单丝雪纺 | 147 | 150cm | 宽2%高3.7% | 无 | ★★★★ | 无弹 | 本白 | 60 | 连衣裙、裙子、衬衣 | 透视，经向有亮丝条，轻薄飘逸，亮丝间距2mm | https://item.taobao.com/item.htm?id=724976837343
224# | 15 | 新三线格 | 147 | 150cm | 宽4.8%高3.2% | 无 | ★★★★☆ | 纬向微弹 | 本白 | 85 | 连衣裙、裙子、衬衣 | 三线格纹路、印花后绉感强烈、轻柔透气 | https://item.taobao.com/item.htm?id=725131862498
225# | 15 | T400横条雪纺 | 147 | 150cm | 宽4.5%高2.7% | 无 | ★★★★☆ | 纬向微弹 | 本白 | 40 | 连衣裙、裙子、衬衣 | 轻柔飘逸、薄、透，纬向条纹，间距7mm | https://item.taobao.com/item.htm?id=724766340034
226# | 15 | 消光防水蚂蚁缎 | 147 | 150cm | 宽1.1%高2.1% | 无 | ★★ | 无弹 | 本白 | 88 | 羽绒服、夹克、运动服 | 防水、无弹、平纹、有纸质感 | https://item.taobao.com/item.htm?id=723646292720
227# | 12 | 超密欧根纱 | 145 | 150cm | 宽1.4%高1.6% | 无 | ★ | 无弹 | 本白 | 68 | 婚纱裙、蓬蓬裙、裙摆 | 梭织面料、无弹、纹路细腻、密度高、略透、比80#密 | https://item.taobao.com/item.htm?id=725415695284
228# | 13 | 扬州纱 | 147 | 150cm | 宽1%高2.8% | 有 | ★★★☆ | 无弹 | 本白 | 55 | 连衣裙、裙子、衬衣 | 无弹、有光泽、类似8# | https://item.taobao.com/item.htm?id=724877164701
229# | 14 | 百合缎 | 147 | 150cm | 宽2.8%高3.7% | 有 | ★★ | 无弹 | 本白 | 60 | 连衣裙、配饰、婚纱裙 | 欧根纱和缎的结合、有光泽、正面光滑 | https://item.taobao.com/item.htm?id=724878316570
230# | 16 | 加厚花瑶 | 147 | 150cm | 宽幅1.4%高1.6% | 无 | ★★★ | 纬弹 | 本白 | 152 | 连衣裙、裙子、衬衣 | 纬向弹力、有小细皱、纹理较明显，无光泽好 不透 | https://item.taobao.com/item.htm?id=725597399747
231# | 20 | 厚双层四面弹 | 147 | 150cm | 宽1.6%高5.3% | 有 | ★★★★ | 四面有弹 | 本白 | 210 | 女装、汉服、LOLITA | 垂感好、有弹力、斜纹明显一面为正面 | https://item.taobao.com/item.htm?id=725424818210
232# | 22 | 加捻哥弟 | 152 | 160cm | 宽1.3%高2% | 无 | ★★★★ | 四面有弹 | 本白 | 250 | 裙子、外套、裤装 | 弹力紧实、面料挺阔有形 | https://item.taobao.com/item.htm?id=679228315372
233# | 22 | 加厚双层四面弹 | 147 | 150cm |  | 有 | ★★★★ | 四面有弹 | 本白 | 220 | 女装、汉服、LOLITA | 垂感好、有弹力、斜纹明显一面为正面，代替之前130# | https://item.taobao.com/item.htm?id=610570666181